## Coleta de artigos
| Proportion TiO2/NaOH | mol NaOH | Vol NaOH | [NaOH] | Temperature (C) | Time (h) | Washed | Washed Time | Dried Temperature © | Dried Time (h) | Calcinate Temperature | Calcinate Time | Morphology | Size (nm)
| #REF! |  |  | 10 | 220 | 20 | 0.1 HCl |  |  |  | 25 |  | Belt | 60
| #REF! |  |  | 10 | 190 | 168 | 0.1 HCl |  |  |  | 25 |  | Belt | 100-300
| #REF! |  |  | 7.5 | 220 | 20 | Water |  |  |  | 25 |  | Belt | 20-320
DOI | #REF! |  |  | 10 | 200 | 24 | Water |  |  |  | 25 |  | Rod | 40-300
10.1021/jp908508z | #REF! |  |  | 10 | 120 | 30 | 1 HCl | 2 | 110 | 12 | 400 | 1 | Rod | 35-165
10.1021/jp044282r | #REF! |  |  | 10 | 150 | 48 | 0.1 HCl |  |  |  | 500 | 3.5 | Rod | 8-22
10.1021/cm800077e | #REF! |  |  | 15 | 170 | 72 | 0.05 HCl | 2 | 80 | 15 | 400 | 4 | Rod | 90
10.1016/j.apcatb.2006.07.017 | #REF! |  |  | 10 | 180 | 48 | 0.1 HCl |  |  |  | 500 | 3.5 | Rod | 40-120
10.1007/s10562-009-0010-3 | #REF! |  |  | 8 | 240 | 2 | Water |  |  |  | 25 |  | Tube | 9
10.1002/adfm.200400353 | #REF! |  |  | 7.5 | 160 | 20 | 0.1 HCl |  |  |  | 25 |  | Tube | 10
10.1002/adma.200400795 | #REF! |  |  | 10 | 110 | 168 | 0.1 HCl |  | 110 |  | 25 |  | Tube | 80
10.1002/adfm.200400353 | #REF! |  |  | 10 | 130 | 72 | Water |  |  |  | 25 |  | Tube | 9
10.1021/cg900381h | #REF! |  |  | 10 | 110 | 12 | 0.1 HCl |  |  |  | 25 |  | Tube | 8-12
10.1021/jp908508z | #REF! |  |  | 10 | 110 | 20 | 0.1 HCl |  |  |  | 300 | 1 | Tube | 8-10
10.1023/B:JMSC.0000033405.73881.7c | #REF! |  |  | 10 | 150 | 30 | 1 HCl | 2 | 110 | 12 | 25 | 1 | Tube | 300-500
10.1002/1521-4095(20020903)14:17<1208::AID-ADMA1208>3.0.CO;2-0 | #REF! |  |  | 10 | 100 | 48 | 0.1 HCl |  |  |  | 25 |  | Tube | 7-11
10.1021/jp044282r | #REF! |  |  | 10 | 120 | 24 | 0.1 HNO3 | 8 | 80 | 3 | 350 | 2 | Tube | 10
10.1016/j.molcata.2004.09.051 | #REF! |  |  | 10 | 125 | 48 | 0.1 HCl |  |  |  | 25 |  | Tube | 8-12
10.1016/j.matlet.2009.01.041 | #REF! |  |  | 10 | 130 | 24 | 0.1 HNO3 |  | 100 |  | 400 | 1 | Tube | 5-8
10.1002/adfm.200400353 | #REF! |  |  | 10 | 130 | 24 | Water |  |  |  | 25 |  | Tube | 7
10.1016/j.elecom.2005.06.012 | #REF! | 900 | 90 | 10 | 130 | 120 | 0.1 HCl |  | 50 | 3 | 25 |  | Tube | 40-70
10.1002/adfm.200400353 | #REF! |  |  | 10 | 150 | 48 | 0.1 HCl | 1 | 25 |  | 600 | 1 | Tube | 20
10.1016/j.cej.2011.01.007 | #REF! |  |  | 15 | 150 | 72 | 0.05 HCl |  |  |  | 400 | 5 | Tube | 10
10.1103/PhysRevLett.91.256103 | #REF! |  |  | 10 | 150 | 12 | 0.1 HNO3 |  |  |  | 25 |  | Tube | 10
10.1016/j.jhazmat.2009.01.129 | #REF! |  |  | 10 | 150 | 48 | 0.1 HCl |  |  |  | 25 |  | Tube | 8-15
10.1016/j.solmat.2008.06.019 | #REF! |  |  | 9 | 160 | 20 | Water |  |  |  | 25 |  | Tube | 8-11
10.1016/j.pnsc.2013.05.001 | #REF! |  |  | 8 | 240 | 3 | Water |  |  |  | 25 |  | Wire | 50-300
10.1063/1.1537518 | #REF! |  |  | 10 | 200 | 24 | 0.1 HCl | 24 | 70 | 6 | 25 |  | Wire | 25
10.1002/adfm.200400353 | #REF! |  |  | 15 | 170 | 72 | 0.05 HCl | 2 | 80 | 15 | 400 | 4 | Wire | 20-40
10.1021/cm800077e | #REF! |  |  | 10 | 150 | 48 | Water |  | 80 |  | 600 | 0.5 | Wire | 10
10.1021/cg900381h | #REF! |  |  | 10 | 150 | 72 | 0.05 HCl | 2 | 80 | 15 | 25 |  | Wire | 20-40
10.1016/S0009-2614(02)01499-9 | #REF! |  |  | 15 | 170 | 72 | 0.05 HCl | 2 | 80 | 15 | 400 | 4 | Wire | 20-40
10.1016/j.jpowsour.2005.03.057 | #REF! |  |  | 15 | 170 | 72 | 0.05 HCl |  |  |  | 400 | 4 | Wire | 20-40
10.1063/1.2796150 | #REF! |  |  | 10 | 180 | 48 | 0.1 HCl |  | 110 | 12 | 800 | 3 | Wire | 50-100
10.1002/anie.200353571 | #REF! |  |  | 10 | 180 | 48 | 0.1 HCl |  |  |  | 600 |  | Wire | 20-100
10.1002/anie.200353571 | #REF! | 3000 | 300 | 10 | 140 | 22 | 0.05 H2SO4 | 0.5 | 50 |  | 25 |  | Tube | 10
10.1016/j.pnsc.2013.05.001 | #REF! | 350 | 35 | 10 | 110 | 20 | 0.1 HCl |  |  |  | 25 |  | Tube | 20
10.1016/j.molstruc.2019.127153 | #REF! | 500 | 50 | 10 | 110 | 72 | 0.1 HCl |  | 60 | 12 | 25 |  | Tube | 10
10.1016/j.watres.2008.12.022 | #REF! | 160 | 16 | 10 | 120 | 24 | 0.1 HCl |  | 120 | 12 | 25 |  | Tube | 10
10.1039/B406378C | #REF! | 160 | 16 | 10 | 180 | 24 | 0.1 HCl |  | 120 | 12 | 25 |  | Wire | 65-400
10.1246/cl.2002.226 | #REF! | 200 | 20 | 10 | 200 | 48 | 0.1 HCl | 24 |  |  | 500 | 1 | Belt | 20-50
10.1557/JMR.2004.0128 | #REF! | 200 | 20 | 10 | 200 | 48 | 0.1 HCl | 24 |  |  | 700 | 8 | Wire | 200-400
10.1021/ja0607483 | #REF! | 500 | 50 | 10 | 150 | 72 | 0.1 HCl |  |  |  | 700 | 4 | Wire | 20-50
10.1021/ja0607484 | #REF! | 500 | 50 | 10 | 150 | 50 | 1 HCl |  |  |  | 25 |  | Wire | 20-50
10.1002/adfm.200701120 | #REF! | 700 | 70 | 10 | 200 | 72 | 0.1 HCl | 24 |  |  | 25 |  | Belt | 50-200
10.1088/0957-4484/21/25/255706 | #REF! | 500 | 50 | 10 | 150 | 6 | 0.1 HCl |  | 40 | 24 | 25 |  | Wire | 10-15
10.1016/j.jssc.2005.07.022 | #REF! | 800 | 80 | 10 | 150 | 6 | 0.1 HCl |  | 40 | 12 | 25 |  | Wire | 8-14
10.1557/JMR.2005.0135 | #REF! | 1400 | 140 | 10 | 150 | 48 | 0.1 HCl |  | 80 | 8 | 25 |  | Tube | 7-12
10.1021/jp900369y | #REF! | 400 | 40 | 10 | 25 | 48 | Alcohol |  | 80 | 4 | 25 |  | Tube | 8-20
10.1016/j.mee.2015.03.041 | #REF! | 2000 | 200 | 10 | 120 | 48 | 0.1 HCl |  | 100 | 3 | 25 |  | Tube | 10
10.1143/JJAP.51.06FG08 | #REF! | 800 | 80 | 10 | 170 | 48 | 0.1 HCl | 10 | 100 | 8 | 500 | 2 | Wire | 20-100
10.1016/j.jphotochem.2006.01.022 | #REF! | 2000 | 200 | 10 | 200 | 48 | 0.1 HCl |  | 100 | 3 | 25 |  | Wire | 10-20
10.1002/chem.200204394 | #REF! | 750 | 75 | 10 | 250 | 72 | 0.1 HCl |  |  |  | 500 | 2 | Wire | 50-70
10.1039/C3NR01246H | #REF! | 700 | 70 | 10 | 180 | 48 | Water |  |  |  | 500 | 0.5 | Belt | 50-100
10.1016/j.matchemphys.2021.124520 | #REF! | 700 | 70 | 10 | 130 | 24 | 0.1 HNO3 |  |  |  | 25 |  | Tube | 10-15
10.1039/C3NR01246H | #REF! | 700 | 70 | 10 | 130 | 48 | 0.1 HCl |  | 100 | 12 | 25 |  | Tube | 9
10.1016/j.apcatb.2020.119177 | #REF! | 1400 | 140 | 10 | 130 | 72 | Water |  |  |  | 25 |  | Tube | 10
10.1016/j.tsf.2010.08.104 | #REF! | 1400 | 140 | 10 | 130 | 24 | 0.1 HCl |  | 70 |  | 25 |  | Wire | 50
10.1021/la702839u | #REF! | 200 | 20 | 10 | 220 | 24 | 0.1 HCl |  | 60 |  | 550 | 2 | Belt | 30-50
10.1039/C1NR10081E | #REF! | 800 | 80 | 10 | 200 | 24 | 0.1 HCl |  | 80 | 12 | 700 | 0.5 | Belt | 50-400
10.1021/jp054320m | #REF! | 800 | 80 | 10 | 200 | 24 | 0.1 HCl |  |  |  | 700 | 0.5 | Belt | 60-300
10.1021/cm062413q | #REF! | 200 | 20 | 10 | 170 | 24 | 0.1 HCl |  | 60 |  | 550 | 2 | Rod | 10
10.1016/j.colsurfa.2004.04.030 | #REF! | 800 | 80 | 10 | 200 | 24 | 1 HCl |  | 80 | 12 | 700 | 4 | Sphere | 100
10.1021/ja903781h | #REF! | 200 | 20 | 10 | 130 | 24 | 0.1 HCl |  | 80 |  | 25 |  | Tube | 8-10
10.1186/1743-8977-6-35 | #REF! | 200 | 20 | 10 | 170 | 24 | 0.1 HCl |  | 60 |  | 350 | 2 | Tube | 10
10.1016/j.colsurfa.2004.04.030 | #REF! | 800 | 80 | 10 | 120 | 24 | 1 HCl |  | 80 | 12 | 400 | 4 | Tube | 15
10.1557/PROC-1144-LL07-08 | #REF! | 1000 | 100 | 10 | 130 | 24 | 1 HCl | 2 | 100 | 1 | 25 |  | Tube | 15
10.1016/j.apcata.2004.11.021 | #REF! | 200 | 20 | 10 | 150 | 24 | 0.1 HCl |  | 60 |  | 550 | 2 | Wire | 5-30
10.1016/j.colsurfa.2004.04.030 | #REF! | 200 | 20 | 10 | 170 | 24 | 0.1 HCl |  | 60 |  | 600 | 2 | Wire | 5-10
10.1557/PROC-1144-LL07-08 | #REF! | 800 | 80 | 10 | 170 | 48 | 0.1 HCl | 8 | 25 | 24 | 500 | 2 | Wire | 100
10.1016/j.matlet.2010.08.082 | #REF! | 800 | 80 | 10 | 200 | 24 | 1 HCl |  | 80 | 12 | 700 | 4 | Wire | 50
10.1016/j.colsurfa.2004.04.030 | #REF! | 500 | 50 | 10 | 150 | 120 | 1 HCl | 3 | 150 | 12 | 400 | 2 | Wire | 10-70
10.1016/j.colsurfa.2004.04.030 | #REF! | 270 | 30 | 9 | 160 | 8 | 0.1 HCl |  |  |  | 25 |  | Tube | 10
10.1063/1.4980330 | #REF! | 600 | 60 | 10 | 110 | 48 | 0.1 HCl |  | 35 |  | 450 | 2 | Tube | 60
10.1557/PROC-1144-LL07-08 | #REF! | 1200 | 120 | 10 | 110 | 20 | 0.1 HCl |  |  |  | 25 |  | Tube | 7-11
10.2478/s11532-007-0001-4 | #REF! | 2500 | 500 | 5 | 190 | 24 | 0.1 HCl |  |  |  | 300 | 3 | Belt | 50
10.1007/s10853-010-5016-0 | #REF! | 40 | 10 | 4 | 220 | 48 | Water |  |  |  | 25 |  | Flower | 10000
10.1021/cm061721l | #REF! | 1000 | 100 | 10 | 120 | 48 | 0.1 HCl |  |  |  | 25 |  | Tube | 10
10.1016/j.molstruc.2005.04.002 | #REF! | 20 | 10 | 2 | 220 | 48 | Water |  |  |  | 25 |  | Urchin | 10000
10.1039/C8TA03616K | #REF! | 80 | 10 | 8 | 220 | 48 | Water |  |  |  | 25 |  | Wire | 20-90
10.1002/zaac.200801322 | #REF! | 200 | 20 | 10 | 200 | 40 | 0.1 HCl |  | 80 | 72 | 25 |  | Belt | 120
10.1021/ic0501723 | #REF! | 800 | 80 | 10 | 130 | 72 | 0.1 HCl | 2 | 80 | 48 | 25 |  | Tube | 10
10.1002/zaac.200801322 | #REF! | 1800 | 180 | 10 | 110 | 90 | 0.1 HCl |  | 110 |  | 25 |  | Tube | 10
10.1002/zaac.200801322 | #REF! | 700 | 70 | 10 | 130 | 24 | 1 HCl |  | 100 | 3 | 25 |  | Tube | 10
10.1021/cg1004984 | #REF! | 700 | 70 | 10 | 130 | 24 | 1 HCl |  | 100 | 3 | 25 |  | Tube | 7-10
10.1016/j.molcata.2007.11.009 | #REF! | 3000 | 300 | 10 | 190 | 22 | 0.05 H2SO4 | 0.5 | 50 |  | 25 |  | Belt | 50
10.1016/j.synthmet.2005.07.254 | #REF! | 3000 | 300 | 10 | 140 | 22 | 0.1 H2SO4 | 0.5 | 80 |  | 25 |  | Tube | 7-10
10.1016/j.apsusc.2006.03.035 | #REF! | 600 | 60 | 10 | 190 | 170 | Water |  | 60 | 24 | 800 | 1 | Belt | 20
10.1021/cm0518527 | #REF! | 600 | 60 | 10 | 165 | 170 | Water |  | 60 | 24 | 800 | 1 | Tube | 9
10.1039/B406378C | #REF! | 500 | 50 | 10 | 120 | 48 | 1 HCl |  | 110 | 12 | 600 | 2 | Rod | 20-50
10.1021/cm0521875 | #REF! | 500 | 50 | 10 | 120 | 48 | 1 HCl |  | 110 | 12 | 500 |  | Rod | 50-300
10.1590/S0103-50532009000100025 | #REF! | 500 | 50 | 10 | 120 | 48 | 1 HCl |  | 110 | 12 | 400 | 1 | Tube | 10
10.1590/S0103-50532009000100025 | #REF! | 500 | 50 | 10 | 120 | 48 | 1 HCl |  | 110 | 12 | 400 | 2 | Tube | 50-120
10.1021/es403079h | #REF! | 500 | 50 | 10 | 120 | 48 | 1 HCl |  | 110 | 12 | 200 |  | Tube | 50-300
10.1021/jp104345h | #REF! | 1200 | 120 | 10 | 170 | 24 | 0.1 HCl |  | 110 | 8 | 300 |  | Rod | 75
10.1021/jp108659a | #REF! | 200 | 20 | 10 | 130 | 24 | 0.1 HNO3 |  |  |  | 25 |  | Tube | 20
10.1021/es403079h | #REF! | 200 | 20 | 10 | 140 | 72 | 0.1 HCl |  | 60 |  | 25 |  | Tube | 20-30
10.1021/jp104345h | #REF! | 400 | 40 | 10 | 150 | 48 | 0.1 HCl |  |  |  | 25 |  | Tube | 10
10.1016/j.jtice.2008.12.007 | #REF! | 1200 | 120 | 10 | 150 | 24 | 0.1 HCl | 10 | 110 | 8 | 500 | 2 | Tube | 30
10.1049/mnl.2011.0267 | #REF! | 10000 | 1000 | 10 | 130 | 24 | 0.01 HCl |  | 60 | 48 | 25 |  | Tube | 14-15
10.1016/j.solidstatesciences.2010.09.019 | #REF! | 500 | 50 | 10 | 120 | 30 | 0.1 HCl |  | 120 | 12 | 400 | 2 | Tube | 10-30
10.1016/j.cplett.2003.09.069 | #REF! | 3000 | 300 | 10 | 140 | 22 | 0.05 H2SO4 |  | 80 |  | 25 |  | Tube | 8-20
10.1016/j.jcis.2007.08.008 | #REF! | 700 | 70 | 10 | 175 | 48 | 0.1 HNO3 |  | 100 | 3 | 25 |  | Rod | 120
10.1039/C4CE00801D | #REF! | 250 | 25 | 10 | 150 | 72 | 1 HCl | 24 |  |  | 25 |  | Tube | 20
10.1016/j.materresbull.2006.11.020 | #REF! | 250 | 25 | 10 | 150 | 72 | 0.1 HCl |  |  |  | 300 | 2 | Wire | 10-50
10.1016/j.elecom.2005.07.010 | #REF! | 100 | 10 | 10 | 110 | 24 | 0.1 HCl |  | 80 |  | 400 | 1 | Rod | 8
10.1021/jp0567321 | #REF! | 200 | 20 | 10 | 110 | 96 | 0.1 HCl |  | 50 | 12 | 25 |  | Tube | 10
10.1016/j.jphotochem.2008.09.014 | #REF! | 200 | 20 | 10 | 200 | 24 | 0.1 HCl |  | 100 | 3 | 25 |  | Tube | 20
10.1016/j.jssc.2005.04.025 | 0.0001517693652 | 495 | 33 | 15 | 170 | 72 | 0.05 HCl |  |  |  | 400 | 5 | Wire | 20-40
10.1016/j.jeurceramsoc.2005.01.058 | 0.0001788710376 | 420 | 28 | 15 | 150 | 72 | 0.05 HCl |  |  |  | 400 | 5 | Tube | 10-20
10.1021/ic9025816 | 0.0001788710376 | 420 | 28 | 15 | 150 | 72 | 0.05 HCl |  |  |  | 400 | 5 | Tube | 10
10.1039/B802896F | 0.0004355120914 | 230 | 23 | 10 | 150 | 72 | 0.1 HCl | 0.1 |  |  | 25 |  | Tube | 8-15
10.1149/1.2162327 | 40 | 82.5 | 6 | 0.07512583577 | 0.01517463348 | 0.1818181818
10.1039/B501883H | 40 | 70 | 6 | 0.07512583577 | 0.01788390484 | 0.2142857143
10.1149/1.2162327 | 40 | 70 | 6 | 0.07512583577 | 0.01788390484 | 0.2142857143
10.1021/jp047113f | x |  | 8 | 0.100167781 | 0.04353225032 | 0.347826087

## Planejamento Experimental
Dados |  |  |  | Condições |  | Sem Réplicas
x1= | massa TiO2 |  |  | x11 | 2 | Massa | [NaOH] | Temperatur | Tempo | Sequência Experimental | Massa | [NaOH] | Temperatur | Tempo
x1min | 1 | g |  | x13 | 4 | x1 | x2 | x3 | x4 | 1 | -1 | -1 | -1 | -1
x2max | 4 | g |  |  |  | 2 | 6 | 100 | 8 | 2 | 1 | -1 | -1 | 1
NL1 | 3 | condições experimentais |  |  |  | 2 | 6 | 100 | 24 | 3 | -1 | 1 | -1 | 1
[6 empty] | 2 | 6 | 200 | 8 | 4 | 1 | 1 | -1 | -1 |  |  | Sequência Experimental | Massa |  | [NaOH] |  | Temperatur |  | Tempo
x2= | concentracao de naoh |  |  | x21 | 6 | 2 | 6 | 200 | 24 | 5 | -1 | -1 | 1 | 1 |  |  |  | Teórico | Real | Teórico | Real | Teórico | Real | Teórico | Real
x2min | 6 | mol/L |  | x23 | 10 | 2 | 10 | 100 | 8 | 6 | 1 | -1 | 1 | -1 |  |  | 1 | 6 |  | 8 |  | 150 |  | 16
x2max | 12 | mol/L |  |  |  | 2 | 10 | 100 | 24 | 7 | -1 | 1 | 1 | -1 |  |  | 2 | 3 |  | 6 |  | 100 |  | 8
NL2 | 3 | condições experimentais |  |  |  | 2 | 10 | 200 | 8 | 8 | 1 | 1 | 1 | 1 |  |  | 3 | 9 |  | 6 |  | 100 |  | 24
[6 empty] | 2 | 10 | 200 | 24 | [7 empty] | 4 | 3 |  | 10 |  | 100 |  | 24
x3= | temperatura |  |  | x31 | 100 | 4 | 6 | 100 | 8 | Sequência Experimental | Massa | [NaOH] | Temperatur | Tempo | Tempo Experimental |  | 5 | 9 |  | 10 |  | 100 |  | 8
x3min | 100 | C |  | x33 | 200 | 4 | 6 | 100 | 24 | 0 | 4 | 8 | 150 | 16 | 160 | horas | 6 | 6 |  | 8 |  | 150 |  | 16
x3max | 200 | C |  |  |  | 4 | 6 | 200 | 8 | 1 | 2 | 6 | 100 | 8 |  |  | 7 | 3 |  | 6 |  | 200 |  | 24
NL3 | 3 | condições experimentais |  |  |  | 4 | 6 | 200 | 24 | 2 | 6 | 6 | 100 | 24 | Dias de experimento |  | 8 | 9 |  | 6 |  | 200 |  | 8
[6 empty] | 4 | 10 | 100 | 8 | 3 | 2 | 10 | 100 | 24 | 10 | dias | 9 | 3 |  | 10 |  | 200 |  | 8
[6 empty] | 4 | 10 | 100 | 24 | 4 | 6 | 10 | 100 | 8 |  |  | 10 | 9 |  | 10 |  | 200 |  | 24
x4= | tempo de reacao |  |  | x41 | 8 | 4 | 10 | 200 | 8 | 5 | 4 | 8 | 150 | 16 | Hipoteses |  | 11 | 6 |  | 8 |  | 150 |  | 16
x4min | 8 | h |  | x43 | 24 | 4 | 10 | 200 | 24 | 6 | 2 | 6 | 200 | 24 | reator de 100 mL
x4max | 24 | h |  |  |  | 3 | 8 | 150 | 16 | 7 | 6 | 6 | 200 | 8 | 80 mL volume reacional
NL4 | 3 | condições experimentais |  |  |  | 3 | 8 | 150 | 16 | 8 | 2 | 10 | 200 | 8 | Temperatura max 200 C
[6 empty] | 3 | 8 | 150 | 16 | 9 | 6 | 10 | 200 | 24 | massa TiO2 max = solubilidade em 100 C
[10 empty] | 10 | 4 | 8 | 150 | 16
|  | -1 | 0 | 1 |  | Massa | [NaOH] | Temperatur | Tempo
| TiO2 (g) | 2 | 3 | 4 |  | 1 | 1 | 1 | -1
| [NaOH] (mol.L-1) | 6 | 8 | 10 |  | 1 | 1 | 1 | 1 |  | -1 | 0 | 1
| Temperatura ( C) | 100 | 150 | 200 |  | 1 | 1 | -1 | -1 | TiO2 (g) | 2 | 4 | 6
| Tempo (h) | 8 | 16 | 24 |  | 1 | 1 | -1 | 1 | [NaOH] (mol.L-1) | 6 | 8 | 10
[6 empty] | 1 | -1 | 1 | -1 | Temperatura ( C) | 100 | 150 | 200
[6 empty] | 1 | -1 | 1 | 1 | Tempo (h) | 8 | 16 | 24
[6 empty] | 1 | -1 | -1 | -1
[6 empty] | 1 | -1 | -1 | 1
[6 empty] | -1 | 1 | 1 | -1
[6 empty] | -1 | 1 | 1 | 1
[6 empty] | -1 | 1 | -1 | -1
[6 empty] | -1 | 1 | -1 | 1
[6 empty] | -1 | -1 | 1 | -1
[6 empty] | -1 | -1 | 1 | 1
[6 empty] | -1 | -1 | -1 | -1
[6 empty] | -1 | -1 | -1 | 1
[6 empty] | 0 | 0 | 0 | 0
[6 empty] | 0 | 0 | 0 | 0
[6 empty] | 0 | 0 | 0 | 0

## Acid Washing
Calculadora da síntese Hidrotérmica
Parâmetros entrada |  | Parâmetros saída
Massa (g) |  | Massa (g) | Massa (g) | Massa (g) | Volume (mL)
TiO2 |  | NaOH | Na2Ti3O7 | H2Ti3O7 | HCl
9 |  | 3.004055779 | 11.32689082 | 9.67427334 | 751.0702751
Lavagem Ácida
|  | Volume (mL) | Volume (mL)
|  | HCl | Água
|  | 6.226224175 | 744.844051
H2Ti3O7 → 3 TiO2 + H2O
Na2Ti3O7 + 2 HCl → H2Ti3O7 + 2 NaCl
3 TiO2 + 2 NaOH → Na2Ti3O7 + H2O

## Dados
Dados
Composto | Massa Molar (g/mol) | Concentração (mol/L) | Densidade (g/mL)
TiO2 | 79.886
NaOH | 39.997
Na2Ti3O7 | 301.62
H2Ti3O7 | 257.6127
HCl | 36.458 | 0.37 | 1.2
H2O | 18.01528
NaCl | 58.44
Isopropóxido de titânio (IV) | 288.25 |  | 0.96
Isopropanol | 60.1 |  | 0.78
Ácido Acético | 60.052 |  | 1.05

## Experimental Results
Goal | Sample | TiO2 | NaOH | Temperature | Time | Size (nm) | Morphology | Crystallinity | Absorbance | Peak (nm) | Bandgap (eV) | TiO2 Produced (g) | Yield (%) | Cost (R$) | Cost per gram (R$/g)
Plan | HB1 | 0 | 0 | 0 | 0 | 28.93566 | R | [5 empty] | #N/A | 37.64346144 | 6.27391024
Plan | HB2 | -1 | -1 | -1 | -1 | 168.9343 | S |  |  |  | 4.263 | 2.3844 | #N/A | 19.12153072 | 6.373844
Plan | HB3 | 1 | -1 | -1 | 1 | 178.7662 | S | [5 empty] | #N/A | 48.98513072 | 5.442792
Plan | HB4 | -1 | 1 | -1 | 1 | 38.80821 | W | [5 empty] | #N/A | 55.56579216 | 18.52193072
Plan | HB5 | 1 | 1 | -1 | -1 | 103.5681 | R + S |  | 29.01752 |  | 4.4501 | 7.9746 | #N/A | 26.90139216 | 2.989044
Plan | HB6 | 0 | 0 | 0 | 0 | 23.33761 | R |  | 49.02664 | 323 | 3.7547 |  | #N/A | 37.64346144 | 6.27391024
Plan | HB7 | -1 | -1 | 1 | 1 | 66.13461 | R + B |  | 71.1637 | 326 | 3.2826 |  | #N/A | 48.38553072 | 16.12851024
Plan | HB8 | 1 | -1 | 1 | -1 | 38.23467 | W + S |  | 35.46839 | 322 | 4.278 | 3.4937 | #N/A | 19.72113072 | 2.191237
Plan | HB9 | -1 | 1 | 1 | -1 | 99.30576 | W + B |  | 21.97373 | 323 | 4.5364 | 1.6361 | #N/A | 26.30179216 | 8.767264
Plan | HB10 | 1 | 1 | 1 | 1 | 186.8231 | W |  | 26.22487 | 320 | 4.5287 |  | #N/A | 56.16539216 | 6.240599
Plan | HB11 | 0 | 0 | 0 | 0 | 24.91 | R | [5 empty] | #N/A | 37.64346144 | 6.27391024
Add Paln | HB32 | -1 | 1 | 1 | 1 | 144.51 | W + B | [5 empty] | #N/A | 55.56579216 | 18.52193072
Add Paln | HB33 | -1 | -1 | 1 | -1 | 26.38 | W | [5 empty] | #N/A | 19.12153072 | 6.373844
X² Plan | HB34 | -1 | 0 | 0 | 0 | [8 empty] | 37.34366144 | 12.44789
X² Plan | HB35 | 1 | 0 | 0 | 0 | [8 empty] | 37.94326144 | 4.215918
X² Plan | HB36 | 0 | -1 | 0 | 0 | [8 empty] | 34.05333072 | 5.67555512
X² Plan | HB37 | 0 | 1 | 0 | 0 | [8 empty] | 41.23359216 | 6.87226536
X² Plan | HB38 | 0 | 0 | -1 | 0 | [8 empty] | 37.64346144 | 6.27391024
X² Plan | HB39 | 0 | 0 | 1 | 0 | [8 empty] | 37.64346144 | 6.27391024
X² Plan | HB40 | 0 | 0 | 0 | -1 | [8 empty] | 23.01146144 | 3.835244
X² Plan | HB41 | 0 | 0 | 0 | 1 | [8 empty] | 52.27546144 | 8.712577

## Cost
Range
Variable | -1 | 0 | 1 | Unit |  | Sphere |  |  | Base Cost
TiO2 | 3 | 6 | 9 | g |  | Rod |  |  | Variable | Base Price | Unit | Link |  | R$/kWh
NaOH | 6 | 8 | 10 | mol/L |  | Wire |  |  | TiO2 | 149.9 | R$/kg | Bióxido de Titânio PURO (Dióxido) LojaSynth.com | . | 0.59
Temperature | 100 | 150 | 200 | °C |  | Belt |  |  | NaOH | 544 | R$/kg | Sodium hydroxide reagent grade, = 98 , pellets anhydrous 1310-73-2 (sigmaaldrich.com) | .
Time | 8 | 16 | 24 | h |  |  |  |  | Temperature | 1.829 | R$ | Enel Brasil | . | kW
[9 empty] | Time |  | h |  | . | 3.1
Sample | TiO2 | NaOH | Temperature | Time | TiO2 Produced (g) | Yield (%) | Cost (R$) | Cost per gram (R$/g)
HB1 | 0 | 0 | 0 | 0 |  | 0% | 37.64346144 | 6.27391024
HB2 | -1 | -1 | -1 | -1 | 2.3844 | 79.48% | 19.12153072 | 6.373843573
HB3 | 1 | -1 | -1 | 1 |  | 0% | 48.98513072 | 5.442792302
HB4 | -1 | 1 | -1 | 1 |  | 0% | 55.56579216 | 18.52193072
HB5 | 1 | 1 | -1 | -1 | 7.9746 | 88.61% | 26.90139216 | 2.989043573
HB6 | 0 | 0 | 0 | 0 |  | 0% | 37.64346144 | 6.27391024
HB7 | -1 | -1 | 1 | 1 |  | 0% | 48.38553072 | 16.12851024
HB8 | 1 | -1 | 1 | -1 | 3.4937 | 38.82% | 19.72113072 | 2.191236747
HB9 | -1 | 1 | 1 | -1 | 1.6361 | 54.54% | 26.30179216 | 8.767264053
HB10 | 1 | 1 | 1 | 1 |  | 0% | 56.16539216 | 6.240599129
HB11 | 0 | 0 | 0 | 0 |  | 0% | 37.64346144 | 6.27391024
HB32 | -1 | 1 | 1 | 1 |  | 0% | 55.56579216 | 18.52193072
HB33 | -1 | -1 | 1 | -1 |  | 0% | 19.12153072 | 6.373843573
HB34 | -1 | 0 | 0 | 0 |  | 0% | 37.34366144 | 12.44788715
HB35 | 1 | 0 | 0 | 0 |  | 0% | 37.94326144 | 4.215917938
HB36 | 0 | -1 | 0 | 0 |  | 0% | 34.05333072 | 5.67555512
HB37 | 0 | 1 | 0 | 0 |  | 0% | 41.23359216 | 6.87226536
HB38 | 0 | 0 | -1 | 0 |  | 0% | 37.64346144 | 6.27391024
HB39 | 0 | 0 | 1 | 0 |  | 0% | 37.64346144 | 6.27391024
HB40 | 0 | 0 | 0 | -1 |  | 0% | 23.01146144 | 3.835243573
HB41 | 0 | 0 | 0 | 1 |  | 0% | 52.27546144 | 8.712576907