## Coleta de artigos
DOI | Volume (mL) | Total Volume (%) | Weight TiO2 (g) | mol TiO2 | % TiO2 | [TiO2] (g/mL) | Proportion TiO2/NaOH | Normalize Proportion TiO2/NaOH | mol NaOH | Vol NaOH | [NaOH] | Temperature (C) | Time (h) | Washed | Washed Time | Dried Temperature © | Dried Time (h) | Calcinate Temperature | Calcinate Time | Morphology | Size (nm)
10.1016/j.jhazmat.2009.01.129 | x |  |  |  |  | 0 | 0 | #DIV/0! | 900 | 90 | 10 | 130 | 120 | 0.1 HCl |  | 50 | 3 | 25 |  | Tube | 40-70
10.1021/cg900381h | x |  | 0.2 | 0.002504194526 |  | 0 | #DIV/0! | #DIV/0! |  |  | 8 | 240 | 2 | Water |  |  |  | 25 |  | Tube | 9
10.1021/cg900381h | x |  | 0.2 | 0.002504194526 |  | 0 | #DIV/0! | #DIV/0! |  |  | 8 | 240 | 3 | Water |  |  |  | 25 |  | Wire | 50-300
10.1021/jp908508z | x |  | 0.5 | 0.006260486315 |  | 0 | #DIV/0! | #DIV/0! |  |  | 10 | 220 | 20 | 0.1 HCl |  |  |  | 25 |  | Belt | 60
10.1021/jp908508z | x |  | 0.5 | 0.006260486315 |  | 0 | #DIV/0! | #DIV/0! |  |  | 7.5 | 160 | 20 | 0.1 HCl |  |  |  | 25 |  | Tube | 10
10.1016/j.apcatb.2006.07.017 | 50 | 80 | 1 | 0.01252097263 |  | 0 | #DIV/0! | #DIV/0! |  |  | 10 | 200 | 24 | Water |  |  |  | 25 |  | Rod | 40-300
10.1023/B:JMSC.0000033405.73881.7c | x |  | 1 | 0.01252097263 |  | 0 | #DIV/0! | #DIV/0! |  |  | 10 | 110 | 168 | 0.1 HCl |  | 110 |  | 25 |  | Tube | 80
10.1002/1521-4095(20020903)14:17<1208::AID-ADMA1208>3.0.CO;2-0 | x |  | 1 | 0.01252097263 |  | 0 | #DIV/0! | #DIV/0! |  |  | 10 | 130 | 72 | Water |  |  |  | 25 |  | Tube | 9
10.1016/S0009-2614(02)01499-9 | 50 | 80 | 1 | 0.01252097263 |  | 0 | #DIV/0! | #DIV/0! |  |  | 10 | 200 | 24 | 0.1 HCl | 24 | 70 | 6 | 25 |  | Wire | 25
10.1021/jp044282r | x |  | 2 | 0.02504194526 |  | 0 | #DIV/0! | #DIV/0! |  |  | 10 | 190 | 168 | 0.1 HCl |  |  |  | 25 |  | Belt | 100-300
10.1021/jp044282r | X |  | 2 | 0.02504194526 |  | 0 | #DIV/0! | #DIV/0! |  |  | 10 | 110 | 12 | 0.1 HCl |  |  |  | 25 |  | Tube | 8-12
10.1016/j.molcata.2004.09.051 | x |  | 2.5 | 0.03130243157 |  | 0 | #DIV/0! | #DIV/0! |  |  | 10 | 110 | 20 | 0.1 HCl |  |  |  | 300 | 1 | Tube | 8-10
10.1007/s10562-009-0010-3 | 200 | 84 | 3 | 0.03756291789 |  | 0 | #DIV/0! | #DIV/0! |  |  | 10 | 120 | 30 | 1 HCl | 2 | 110 | 12 | 400 | 1 | Rod | 35-165
10.1016/j.matlet.2009.01.041 | 200 | 84 | 3 | 0.03756291789 |  | 0 | #DIV/0! | #DIV/0! |  |  | 10 | 150 | 30 | 1 HCl | 2 | 110 | 12 | 25 | 1 | Tube | 300-500
10.1016/j.jpowsour.2005.03.057 | x |  | 6 | 0.07512583577 |  | 0 | #DIV/0! | #DIV/0! |  |  | 15 | 170 | 72 | 0.05 HCl | 2 | 80 | 15 | 400 | 4 | Wire | 20-40
10.1021/cm800077e | x |  |  |  |  | 0 | #DIV/0! | #DIV/0! |  |  | 7.5 | 220 | 20 | Water |  |  |  | 25 |  | Belt | 20-320
10.1002/adfm.200400353 | x |  |  |  |  | 0 | #DIV/0! | #DIV/0! |  |  | 10 | 150 | 48 | 0.1 HCl |  |  |  | 500 | 3.5 | Rod | 8-22
10.1002/adma.200400795 | x |  |  |  |  | 0 | #DIV/0! | #DIV/0! |  |  | 15 | 170 | 72 | 0.05 HCl | 2 | 80 | 15 | 400 | 4 | Rod | 90
10.1002/adfm.200400353 | x |  |  |  |  | 0 | #DIV/0! | #DIV/0! |  |  | 10 | 180 | 48 | 0.1 HCl |  |  |  | 500 | 3.5 | Rod | 40-120
10.1002/adfm.200400353 | x |  |  |  |  | 0 | #DIV/0! | #DIV/0! |  |  | 10 | 100 | 48 | 0.1 HCl |  |  |  | 25 |  | Tube | 7-11
10.1016/j.elecom.2005.06.012 | x |  |  |  |  | 0 | #DIV/0! | #DIV/0! |  |  | 10 | 120 | 24 | 0.1 HNO3 | 8 | 80 | 3 | 350 | 2 | Tube | 10
10.1002/adfm.200400353 | x |  |  |  |  | 0 | #DIV/0! | #DIV/0! |  |  | 10 | 125 | 48 | 0.1 HCl |  |  |  | 25 |  | Tube | 8-12
10.1016/j.cej.2011.01.007 | X |  |  |  |  | 0 | #DIV/0! | #DIV/0! |  |  | 10 | 130 | 24 | 0.1 HNO3 |  | 100 |  | 400 | 1 | Tube | 5-8
10.1103/PhysRevLett.91.256103 | x |  |  |  |  | 0 | #DIV/0! | #DIV/0! |  |  | 10 | 130 | 24 | Water |  |  |  | 25 |  | Tube | 7
10.1016/j.solmat.2008.06.019 | x |  |  |  |  | 0 | #DIV/0! | #DIV/0! |  |  | 10 | 150 | 48 | 0.1 HCl | 1 | 25 |  | 600 | 1 | Tube | 20
10.1016/j.pnsc.2013.05.001 | x |  |  |  |  | 0 | #DIV/0! | #DIV/0! |  |  | 15 | 150 | 72 | 0.05 HCl |  |  |  | 400 | 5 | Tube | 10
10.1063/1.1537518 | x |  |  |  |  | 0 | #DIV/0! | #DIV/0! |  |  | 10 | 150 | 12 | 0.1 HNO3 |  |  |  | 25 |  | Tube | 10
10.1002/adfm.200400353 | x |  |  |  |  | 0 | #DIV/0! | #DIV/0! |  |  | 10 | 150 | 48 | 0.1 HCl |  |  |  | 25 |  | Tube | 8-15
10.1021/cm800077e | x |  |  |  |  | 0 | #DIV/0! | #DIV/0! |  |  | 9 | 160 | 20 | Water |  |  |  | 25 |  | Tube | 8-11
10.1063/1.2796150 | 100 | 80 |  |  |  | 0 | #DIV/0! | #DIV/0! |  |  | 10 | 150 | 48 | Water |  | 80 |  | 600 | 0.5 | Wire | 10
10.1002/anie.200353571 | x |  |  |  |  | 0 | #DIV/0! | #DIV/0! |  |  | 10 | 150 | 72 | 0.05 HCl | 2 | 80 | 15 | 25 |  | Wire | 20-40
10.1002/anie.200353571 | x |  |  |  |  | 0 | #DIV/0! | #DIV/0! |  |  | 15 | 170 | 72 | 0.05 HCl | 2 | 80 | 15 | 400 | 4 | Wire | 20-40
10.1016/j.pnsc.2013.05.001 | x |  |  |  |  | 0 | #DIV/0! | #DIV/0! |  |  | 15 | 170 | 72 | 0.05 HCl |  |  |  | 400 | 4 | Wire | 20-40
10.1016/j.molstruc.2019.127153 | x |  |  |  |  | 0 | #DIV/0! | #DIV/0! |  |  | 10 | 180 | 48 | 0.1 HCl |  | 110 | 12 | 800 | 3 | Wire | 50-100
10.1016/j.watres.2008.12.022 | x |  |  |  |  | 0 | #DIV/0! | #DIV/0! |  |  | 10 | 180 | 48 | 0.1 HCl |  |  |  | 600 |  | Wire | 20-100
10.1039/B406378C | x |  | 0.25 | 0.003130243157 | 0.0001043413297 | 0.0008333333333 | 1.043414386e-06 | #ERROR! | 3000 | 300 | 10 | 140 | 22 | 0.05 H2SO4 | 0.5 | 50 |  | 25 |  | Tube | 10
10.1246/cl.2002.226 | x |  | 0.1 | 0.001252097263 | 0.0003577407953 | 0.002857142857 | 3.577420751e-06 | #ERROR! | 350 | 35 | 10 | 110 | 20 | 0.1 HCl |  |  |  | 25 |  | Tube | 20
10.1557/JMR.2004.0128 | x |  | 0.15 | 0.001878145894 | 0.0003756277679 | 0.003 | 3.756291789e-06 | #ERROR! | 500 | 50 | 10 | 110 | 72 | 0.1 HCl |  | 60 | 12 | 25 |  | Tube | 10
10.1021/ja0607483 | 23 | 80 | 0.05 | 0.0006260486315 | 0.0003912788637 | 0.003125 | 3.912803947e-06 | #NUM! | 160 | 16 | 10 | 120 | 24 | 0.1 HCl |  | 120 | 12 | 25 |  | Tube | 10
10.1021/ja0607484 | 23 | 80 | 0.05 | 0.0006260486315 | 0.0003912788637 | 0.003125 | 3.912803947e-06 | #NUM! | 160 | 16 | 10 | 180 | 24 | 0.1 HCl |  | 120 | 12 | 25 |  | Wire | 65-400
10.1002/adfm.200701120 | x |  | 0.1 | 0.001252097263 | 0.0006260447121 | 0.005 | 6.260486315e-06 | #NUM! | 200 | 20 | 10 | 200 | 48 | 0.1 HCl | 24 |  |  | 500 | 1 | Belt | 20-50
10.1088/0957-4484/21/25/255706 | x |  | 0.1 | 0.001252097263 | 0.0006260447121 | 0.005 | 6.260486315e-06 | #NUM! | 200 | 20 | 10 | 200 | 48 | 0.1 HCl | 24 |  |  | 700 | 8 | Wire | 200-400
10.1016/j.jssc.2005.07.022 | x |  | 0.3 | 0.003756291789 | 0.0007512527139 | 0.006 | 7.512583577e-06 | #NUM! | 500 | 50 | 10 | 150 | 72 | 0.1 HCl |  |  |  | 700 | 4 | Wire | 20-50
10.1557/JMR.2005.0135 | x |  | 0.3 | 0.003756291789 | 0.0007512527139 | 0.006 | 7.512583577e-06 | #NUM! | 500 | 50 | 10 | 150 | 50 | 1 HCl |  |  |  | 25 |  | Wire | 20-50
10.1021/jp900369y | x |  | 0.5 | 0.006260486315 | 0.0008943471892 | 0.007142857143 | 8.943551878e-06 | #NUM! | 700 | 70 | 10 | 200 | 72 | 0.1 HCl | 24 |  |  | 25 |  | Belt | 50-200
10.1016/j.mee.2015.03.041 | 100 | 65 | 0.5 | 0.006260486315 | 0.001252081586 | 0.01 | 1.252097263e-05 | #NUM! | 500 | 50 | 10 | 150 | 6 | 0.1 HCl |  | 40 | 24 | 25 |  | Wire | 10-15
10.1143/JJAP.51.06FG08 | 100 | 80 | 0.8 | 0.0100167781 | 0.001252081586 | 0.01 | 1.252097263e-05 | #NUM! | 800 | 80 | 10 | 150 | 6 | 0.1 HCl |  | 40 | 12 | 25 |  | Wire | 8-14
10.1016/j.jphotochem.2006.01.022 | 200 | 70 | 1.5 | 0.01878145894 | 0.001341514785 | 0.01071428571 | 1.341532782e-05 | #NUM! | 1400 | 140 | 10 | 150 | 48 | 0.1 HCl |  | 80 | 8 | 25 |  | Tube | 7-12
10.1021/am2008568 |  |  | 0.5 | #ERROR! | #ERROR! | #ERROR! | #ERROR! |  | #ERROR! | 20 | 10 | 150 | 72 | 0.1 HCl | [5 empty] | Tube | 9
10.1002/chem.200204394 | x |  | 0.5 | 0.006260486315 | 0.001565097083 | 0.0125 | 1.565121579e-05 | #NUM! | 400 | 40 | 10 | 25 | 48 | Alcohol |  | 80 | 4 | 25 |  | Tube | 8-20
10.1016/j.matchemphys.2021.124520 | 100 | 80 | 1 | 0.01252097263 | 0.001565097083 | 0.0125 | 1.565121579e-05 | #NUM! | 800 | 80 | 10 | 170 | 48 | 0.1 HCl | 10 | 100 | 8 | 500 | 2 | Wire | 20-100
10.1039/C3NR01246H | x |  | 2.5 | 0.03130243157 | 0.001565097083 | 0.0125 | 1.565121579e-05 | #NUM! | 2000 | 200 | 10 | 120 | 48 | 0.1 HCl |  | 100 | 3 | 25 |  | Tube | 10
10.1039/C3NR01246H | x |  | 2.5 | 0.03130243157 | 0.001565097083 | 0.0125 | 1.565121579e-05 | #NUM! | 2000 | 200 | 10 | 200 | 48 | 0.1 HCl |  | 100 | 3 | 25 |  | Wire | 10-20
10.1016/j.apcatb.2020.119177 | x |  | 1 | 0.01252097263 | 0.001669435147 | 0.01333333333 | 1.669463017e-05 | #NUM! | 750 | 75 | 10 | 250 | 72 | 0.1 HCl |  |  |  | 500 | 2 | Wire | 50-70
10.1016/j.tsf.2010.08.104 | x |  | 1 | 0.01252097263 | 0.001788678381 | 0.01428571429 | 1.788710376e-05 | #NUM! | 700 | 70 | 10 | 180 | 48 | Water |  |  |  | 500 | 0.5 | Belt | 50-100
10.1021/la702839u | x |  | 1 | 0.01252097263 | 0.001788678381 | 0.01428571429 | 1.788710376e-05 | #NUM! | 700 | 70 | 10 | 130 | 24 | 0.1 HNO3 |  |  |  | 25 |  | Tube | 10-15
10.1039/C1NR10081E | x |  | 1 | 0.01252097263 | 0.001788678381 | 0.01428571429 | 1.788710376e-05 | #NUM! | 700 | 70 | 10 | 130 | 48 | 0.1 HCl |  | 100 | 12 | 25 |  | Tube | 9
10.1021/jp054320m | x |  | 2 | 0.02504194526 | 0.001788678381 | 0.01428571429 | 1.788710376e-05 | #NUM! | 1400 | 140 | 10 | 130 | 72 | Water |  |  |  | 25 |  | Tube | 10
10.1021/cm062413q | x |  | 2 | 0.02504194526 | 0.001788678381 | 0.01428571429 | 1.788710376e-05 | #NUM! | 1400 | 140 | 10 | 130 | 24 | 0.1 HCl |  | 70 |  | 25 |  | Wire | 50
10.1016/j.colsurfa.2004.04.030 | X |  | 0.3 | 0.003756291789 | 0.001878110621 | 0.015 | 1.878145894e-05 | #NUM! | 200 | 20 | 10 | 220 | 24 | 0.1 HCl |  | 60 |  | 550 | 2 | Belt | 30-50
10.1016/j.colsurfa.2004.04.030 | X |  | 0.3 | 0.003756291789 | 0.001878110621 | 0.015 | 1.878145894e-05 | #NUM! | 200 | 20 | 10 | 170 | 24 | 0.1 HCl |  | 60 |  | 550 | 2 | Rod | 10
10.1016/j.apcata.2004.11.021 | x |  | 0.3 | 0.003756291789 | 0.001878110621 | 0.015 | 1.878145894e-05 | #NUM! | 200 | 20 | 10 | 130 | 24 | 0.1 HCl |  | 80 |  | 25 |  | Tube | 8-10
10.1016/j.colsurfa.2004.04.030 | X |  | 0.3 | 0.003756291789 | 0.001878110621 | 0.015 | 1.878145894e-05 | #NUM! | 200 | 20 | 10 | 170 | 24 | 0.1 HCl |  | 60 |  | 350 | 2 | Tube | 10
10.1016/j.colsurfa.2004.04.030 | X |  | 0.3 | 0.003756291789 | 0.001878110621 | 0.015 | 1.878145894e-05 | #NUM! | 200 | 20 | 10 | 150 | 24 | 0.1 HCl |  | 60 |  | 550 | 2 | Wire | 5-30
10.1016/j.colsurfa.2004.04.030 | X |  | 0.3 | 0.003756291789 | 0.001878110621 | 0.015 | 1.878145894e-05 | #NUM! | 200 | 20 | 10 | 170 | 24 | 0.1 HCl |  | 60 |  | 600 | 2 | Wire | 5-10
10.1021/ja903781h | 100 | 80 | 1.2 | 0.01502516715 | 0.001878110621 | 0.015 | 1.878145894e-05 | #NUM! | 800 | 80 | 10 | 200 | 24 | 0.1 HCl |  | 80 | 12 | 700 | 0.5 | Belt | 50-400
10.1186/1743-8977-6-35 | 100 | 80 | 1.2 | 0.01502516715 | 0.001878110621 | 0.015 | 1.878145894e-05 | #NUM! | 800 | 80 | 10 | 200 | 24 | 0.1 HCl |  |  |  | 700 | 0.5 | Belt | 60-300
10.1557/PROC-1144-LL07-08 | 100 | 80 | 1.2 | 0.01502516715 | 0.001878110621 | 0.015 | 1.878145894e-05 | #NUM! | 800 | 80 | 10 | 200 | 24 | 1 HCl |  | 80 | 12 | 700 | 4 | Sphere | 100
10.1557/PROC-1144-LL07-08 | 100 | 80 | 1.2 | 0.01502516715 | 0.001878110621 | 0.015 | 1.878145894e-05 | #NUM! | 800 | 80 | 10 | 120 | 24 | 1 HCl |  | 80 | 12 | 400 | 4 | Tube | 15
10.1063/1.4980330 | 100 | 80 | 1.2 | 0.01502516715 | 0.001878110621 | 0.015 | 1.878145894e-05 | #NUM! | 800 | 80 | 10 | 170 | 48 | 0.1 HCl | 8 | 25 | 24 | 500 | 2 | Wire | 100
10.1557/PROC-1144-LL07-08 | 100 | 80 | 1.2 | 0.01502516715 | 0.001878110621 | 0.015 | 1.878145894e-05 | #NUM! | 800 | 80 | 10 | 200 | 24 | 1 HCl |  | 80 | 12 | 700 | 4 | Wire | 50
10.1016/j.matlet.2010.08.082 | x |  | 1.5 | 0.01878145894 | 0.001878110621 | 0.015 | 1.878145894e-05 | #NUM! | 1000 | 100 | 10 | 130 | 24 | 1 HCl | 2 | 100 | 1 | 25 |  | Tube | 15
10.2478/s11532-007-0001-4 | x |  | 0.8 | 0.0100167781 | 0.002003315487 | 0.016 | 2.003355621e-05 | #NUM! | 500 | 50 | 10 | 150 | 120 | 1 HCl | 3 | 150 | 12 | 400 | 2 | Wire | 10-70
10.1007/s10853-010-5016-0 | x |  | 0.5 | 0.006260486315 | 0.002318644873 | 0.01666666667 | 2.318698635e-05 | #NUM! | 270 | 30 | 9 | 160 | 8 | 0.1 HCl |  |  |  | 25 |  | Tube | 10
10.1021/cm061721l | x |  | 1 | 0.01252097263 | 0.002086785224 | 0.01666666667 | 2.086828772e-05 | #NUM! | 600 | 60 | 10 | 110 | 48 | 0.1 HCl |  | 35 |  | 450 | 2 | Tube | 60
10.1016/j.molstruc.2005.04.002 | x |  | 2 | 0.02504194526 | 0.002086785224 | 0.01666666667 | 2.086828772e-05 | #NUM! | 1200 | 120 | 10 | 110 | 20 | 0.1 HCl |  |  |  | 25 |  | Tube | 7-11
10.1002/zaac.200801322 | x |  | 0.2 | 0.002504194526 | 0.003130145176 | 0.02 | 3.130243157e-05 | #NUM! | 80 | 10 | 8 | 220 | 48 | Water |  |  |  | 25 |  | Wire | 20-90
10.1002/zaac.200801322 | x |  | 0.2 | 0.002504194526 | 0.006260094402 | 0.02 | 6.260486315e-05 | #NUM! | 40 | 10 | 4 | 220 | 48 | Water |  |  |  | 25 |  | Flower | 10000
10.1002/zaac.200801322 | x |  | 0.2 | 0.002504194526 | 0.01251940508 | 0.02 | 0.0001252097263 | #NUM! | 20 | 10 | 2 | 220 | 48 | Water |  |  |  | 25 |  | Urchin | 10000
10.1021/ic0501723 | x |  | 2 | 0.02504194526 | 0.002504131817 | 0.02 | 2.504194526e-05 | #NUM! | 1000 | 100 | 10 | 120 | 48 | 0.1 HCl |  |  |  | 25 |  | Tube | 10
10.1039/C8TA03616K | 1000 | 50 | 10 | 0.1252097263 | 0.005008138225 | 0.02 | 5.008389052e-05 | #NUM! | 2500 | 500 | 5 | 190 | 24 | 0.1 HCl |  |  |  | 300 | 3 | Belt | 50
10.1021/cg1004984 | x |  | 0.5 | 0.006260486315 | 0.003130145176 | 0.025 | 3.130243157e-05 | #NUM! | 200 | 20 | 10 | 200 | 40 | 0.1 HCl |  | 80 | 72 | 25 |  | Belt | 120
10.1016/j.molcata.2007.11.009 | x |  | 2 | 0.02504194526 | 0.003130145176 | 0.025 | 3.130243157e-05 | #NUM! | 800 | 80 | 10 | 130 | 72 | 0.1 HCl | 2 | 80 | 48 | 25 |  | Tube | 10
10.1016/j.synthmet.2005.07.254 | x |  | 5 | 0.06260486315 | 0.003477926989 | 0.02777777778 | 3.478047953e-05 | #NUM! | 1800 | 180 | 10 | 110 | 90 | 0.1 HCl |  | 110 |  | 25 |  | Tube | 10
10.1016/j.apsusc.2006.03.035 | x |  | 2 | 0.02504194526 | 0.003577292776 | 0.02857142857 | 3.577420751e-05 | #NUM! | 700 | 70 | 10 | 130 | 24 | 1 HCl |  | 100 | 3 | 25 |  | Tube | 10
10.1021/cm0518527 | x |  | 2 | 0.02504194526 | 0.003577292776 | 0.02857142857 | 3.577420751e-05 | #NUM! | 700 | 70 | 10 | 130 | 24 | 1 HCl |  | 100 | 3 | 25 |  | Tube | 7-10
10.1039/B406378C | X |  | 9 | 0.1126887537 | 0.003756150697 | 0.03 | 3.756291789e-05 | #NUM! | 3000 | 300 | 10 | 190 | 22 | 0.05 H2SO4 | 0.5 | 50 |  | 25 |  | Belt | 50
10.1021/cm0521875 | x |  | 9 | 0.1126887537 | 0.003756150697 | 0.03 | 3.756291789e-05 | #NUM! | 3000 | 300 | 10 | 140 | 22 | 0.1 H2SO4 | 0.5 | 80 |  | 25 |  | Tube | 7-10
10.1590/S0103-50532009000100025 | 90 | 66.66666667 | 2 | 0.02504194526 | 0.004173483356 | 0.03333333333 | 4.173657543e-05 | #NUM! | 600 | 60 | 10 | 190 | 170 | Water |  | 60 | 24 | 800 | 1 | Belt | 20
10.1590/S0103-50532009000100025 | 90 | 66.66666667 | 2 | 0.02504194526 | 0.004173483356 | 0.03333333333 | 4.173657543e-05 | #NUM! | 600 | 60 | 10 | 165 | 170 | Water |  | 60 | 24 | 800 | 1 | Tube | 9
10.1021/es403079h | 125 | 40 | 2 | 0.02504194526 | 0.005008138225 | 0.04 | 5.008389052e-05 | #NUM! | 500 | 50 | 10 | 120 | 48 | 1 HCl |  | 110 | 12 | 600 | 2 | Rod | 20-50
10.1021/jp104345h | 125 | 40 | 2 | 0.02504194526 | 0.005008138225 | 0.04 | 5.008389052e-05 | #NUM! | 500 | 50 | 10 | 120 | 48 | 1 HCl |  | 110 | 12 | 500 |  | Rod | 50-300
10.1021/jp108659a | 125 | 40 | 2 | 0.02504194526 | 0.005008138225 | 0.04 | 5.008389052e-05 | #NUM! | 500 | 50 | 10 | 120 | 48 | 1 HCl |  | 110 | 12 | 400 | 1 | Tube | 10
10.1021/es403079h | 125 | 40 | 2 | 0.02504194526 | 0.005008138225 | 0.04 | 5.008389052e-05 | #NUM! | 500 | 50 | 10 | 120 | 48 | 1 HCl |  | 110 | 12 | 400 | 2 | Tube | 50-120
10.1021/jp104345h | 125 | 40 | 2 | 0.02504194526 | 0.005008138225 | 0.04 | 5.008389052e-05 | #NUM! | 500 | 50 | 10 | 120 | 48 | 1 HCl |  | 110 | 12 | 200 |  | Tube | 50-300
10.1049/mnl.2011.0267 | x |  | 1 | 0.01252097263 | 0.006260094402 | 0.05 | 6.260486315e-05 | #NUM! | 200 | 20 | 10 | 130 | 24 | 0.1 HNO3 |  |  |  | 25 |  | Tube | 20
10.1016/j.solidstatesciences.2010.09.019 | x |  | 1 | 0.01252097263 | 0.006260094402 | 0.05 | 6.260486315e-05 | #NUM! | 200 | 20 | 10 | 140 | 72 | 0.1 HCl |  | 60 |  | 25 |  | Tube | 20-30
10.1016/j.cplett.2003.09.069 | x |  | 2 | 0.02504194526 | 0.006260094402 | 0.05 | 6.260486315e-05 | #NUM! | 400 | 40 | 10 | 150 | 48 | 0.1 HCl |  |  |  | 25 |  | Tube | 10
10.1016/j.jtice.2008.12.007 | 200 | 60 | 6 | 0.07512583577 | 0.006260094402 | 0.05 | 6.260486315e-05 | #NUM! | 1200 | 120 | 10 | 170 | 24 | 0.1 HCl |  | 110 | 8 | 300 |  | Rod | 75
10.1016/j.jcis.2007.08.008 | 200 | 60 | 6 | 0.07512583577 | 0.006260094402 | 0.05 | 6.260486315e-05 | #NUM! | 1200 | 120 | 10 | 150 | 24 | 0.1 HCl | 10 | 110 | 8 | 500 | 2 | Tube | 30
10.1039/C4CE00801D | 6500 | 15.38461538 | 50 | 0.6260486315 | 0.006260094402 | 0.05 | 6.260486315e-05 | #NUM! | 10000 | 1000 | 10 | 130 | 24 | 0.01 HCl |  | 60 | 48 | 25 |  | Tube | 14-15
10.1016/j.materresbull.2006.11.020 | x |  | 3 | 0.03756291789 | 0.007512019231 | 0.06 | 7.512583577e-05 | #NUM! | 500 | 50 | 10 | 120 | 30 | 0.1 HCl |  | 120 | 12 | 400 | 2 | Tube | 10-30
10.1080/01496395.2018.1444050 | 45 |  | 0.5 | #ERROR! | #ERROR! | #ERROR! | #ERROR! |  | #ERROR! | 5 | 10 | 180 | 24 | 0.1 HCl |  | 80 | 4 | 300 | 6 | Tube | 4-10
10.1016/j.elecom.2005.07.010 | x |  | 20 | 0.2504194526 | 0.008346618368 | 0.06666666667 | 8.347315086e-05 | #NUM! | 3000 | 300 | 10 | 140 | 22 | 0.05 H2SO4 |  | 80 |  | 25 |  | Tube | 8-20
10.1021/jp0567321 | x |  | 5 | 0.06260486315 | 0.008942752078 | 0.07142857143 | 8.943551878e-05 | #NUM! | 700 | 70 | 10 | 175 | 48 | 0.1 HNO3 |  | 100 | 3 | 25 |  | Rod | 120
10.1016/j.jphotochem.2008.09.014 | x |  | 2 | 0.02504194526 | 0.01001577485 | 0.08 | 0.000100167781 | #NUM! | 250 | 25 | 10 | 150 | 72 | 1 HCl | 24 |  |  | 25 |  | Tube | 20
10.1016/j.jssc.2005.04.025 | 100 | 25 | 2 | 0.02504194526 | 0.01001577485 | 0.08 | 0.000100167781 | #NUM! | 250 | 25 | 10 | 150 | 72 | 0.1 HCl |  |  |  | 300 | 2 | Wire | 10-50
10.1016/j.jeurceramsoc.2005.01.058 | x |  | 1 | 0.01252097263 | 0.01251940508 | 0.1 | 0.0001252097263 | #NUM! | 100 | 10 | 10 | 110 | 24 | 0.1 HCl |  | 80 |  | 400 | 1 | Rod | 8
10.1021/ic9025816 | x |  | 2 | 0.02504194526 | 0.01251940508 | 0.1 | 0.0001252097263 | #NUM! | 200 | 20 | 10 | 110 | 96 | 0.1 HCl |  | 50 | 12 | 25 |  | Tube | 10
10.1021/ic801508k | x |  | 0.5 | #ERROR! | #ERROR! | #ERROR! | #ERROR! |  | #ERROR! | 100 | 10 | 140 |  | 0.2 HNO3 | 72 | 80 | 12 | 600 | 2 | Tube | 11
10.1016/j.matchemphys.2006.02.002 | 200 |  | 0.5 | #ERROR! | #ERROR! | #ERROR! | #ERROR! | #ERROR! | #ERROR! | 150 | 10 | 140 | 144 | [6 empty] | Tube | 5-8
10.1039/B802896F | 75 | 26.66666667 | 2.5 | 0.03130243157 | 0.01564876656 | 0.125 | 0.0001565121579 | #NUM! | 200 | 20 | 10 | 200 | 24 | 0.1 HCl |  | 100 | 3 | 25 |  | Tube | 20
10.1016/j.colsurfa.2010.11.032 | x |  |  | #ERROR! | #ERROR! | #ERROR! | #ERROR! |  |  |  | 10 | 150 | 48 | 0.1 HCl | 24 |  |  | 400 |  | Tube | 10-12
10.1149/1.2162327 | 40 | 82.5 | 6 | 0.07512583577 | 0.01517463348 | 0.1818181818 | 0.0001517693652 | #NUM! | 495 | 33 | 15 | 170 | 72 | 0.05 HCl |  |  |  | 400 | 5 | Wire | 20-40
10.1016/j.catcom.2007.11.016 |  |  | 0.5 | #ERROR! | #ERROR! | #ERROR! | #ERROR! |  | #ERROR! | 50 | 10 | 150 | 72 | HCl | 24 |  |  |  | 2 | Wire | 25-30
10.1039/B501883H | 40 | 70 | 6 | 0.07512583577 | 0.01788390484 | 0.2142857143 | 0.0001788710376 | #NUM! | 420 | 28 | 15 | 150 | 72 | 0.05 HCl |  |  |  | 400 | 5 | Tube | 10-20
10.1149/1.2162327 | 40 | 70 | 6 | 0.07512583577 | 0.01788390484 | 0.2142857143 | 0.0001788710376 | #NUM! | 420 | 28 | 15 | 150 | 72 | 0.05 HCl |  |  |  | 400 | 5 | Tube | 10
10.1016/j.heliyon.2017.e00456 |  |  | 0.3 | #ERROR! | #ERROR! | #ERROR! | #ERROR! |  | #ERROR! | 30 | 10 | 110 | 72 | 0.1 HCl | 3 | 80 | 24 |  | 2 | Tube
10.1016/j.molcata.2006.01.003 | 200 |  | 1.5 | #ERROR! | #ERROR! | #ERROR! | #ERROR! |  | #ERROR! | 140 | 10 | 150 | 48 | 0.1 HCl |  | 80 | 8 |  | 2 | Tube
10.1021/jp047113f | x |  | 8 | 0.100167781 | 0.04353225032 | 0.347826087 | 0.0004355120914 | #NUM! | 230 | 23 | 10 | 150 | 72 | 0.1 HCl | 0.1 |  |  | 25 |  | Tube | 8-15
10.1088/0957-4484/16/9/086 | 200 |  | 3 | #ERROR! | #ERROR! | #ERROR! | #ERROR! |  | #ERROR! | 168 | 10 | 120 | 30 |  | 2 | 110 |  | 1000
10.1021/jp104044j |  |  | 0.25 | #ERROR! | #ERROR! | #ERROR! | #ERROR! |  | #ERROR! | 20 | 10 | 150 | 12 | 0.1 HCl |  | 70 | 20 | 600 | 2 | Tube | 10-7
10.1021/am2008568 |  |  | 0.5 | #ERROR! | #ERROR! | #ERROR! | #ERROR! |  | #ERROR! | 20 | 10 | 200 | 24 | 0.1 HCl |  | -57 |  |  | 2 | Belt | 10-100
10.1088/0957-4484/19/27/275604 |  |  | 3 | #ERROR! | #ERROR! | #ERROR! | #ERROR! |  | #ERROR! | 49 | 10 | 100 | 48 | 0.1 HCl | 0.5 | 12 |  |  |  | Tube | 10
10.1557/jmr.2004.19.2.417 |  |  | 2 | #ERROR! | #ERROR! | #ERROR! | #ERROR! |  | #ERROR! | 150 | 10 | 180 | 30 | 0.1 HCl |  |  |  | 500 | 5 | Tube | 8-10
10.1016/j.cattod.2007.10.015 |  |  |  | #ERROR! | #ERROR! | #ERROR! | #ERROR! |  | #ERROR! |  | 10 | 150 | 48 | 0.1 HCl |  |  |  |  | 2 | Tube | 6-10
10.1016/j.jallcom.2009.10.030 |  |  |  | #ERROR! | #ERROR! | #ERROR! | #ERROR! |  | #ERROR! |  |  | 110 | 24 | 0.1 HCl | 1 | 100 |  | 25 | 2 | Rod | 50

## Planejamento Experimental
Dados |  |  |  | Condições |  | Sem Réplicas
x1= | massa TiO2 |  |  | x11 | 2 | Massa | [NaOH] | Temperatur | Tempo | Sequência Experimental | Massa | [NaOH] | Temperatur | Tempo
x1min | 1 | g |  | x13 | 4 | x1 | x2 | x3 | x4 | 1 | -1 | -1 | -1 | -1
x2max | 4 | g |  |  |  | 2 | 6 | 100 | 8 | 2 | 1 | -1 | -1 | 1
NL1 | 3 | condições experimentais |  |  |  | 2 | 6 | 100 | 24 | 3 | -1 | 1 | -1 | 1
[6 empty] | 2 | 6 | 200 | 8 | 4 | 1 | 1 | -1 | -1 |  |  | Sequência Experimental | Massa |  | [NaOH] |  | Temperatur |  | Tempo
x2= | concentracao de naoh |  |  | x21 | 6 | 2 | 6 | 200 | 24 | 5 | -1 | -1 | 1 | 1 |  |  |  | Teórico | Real | Teórico | Real | Teórico | Real | Teórico | Real
x2min | 6 | mol/L |  | x23 | 10 | 2 | 10 | 100 | 8 | 6 | 1 | -1 | 1 | -1 |  |  | 1 | 6 |  | 8 |  | 150 |  | 16
x2max | 12 | mol/L |  |  |  | 2 | 10 | 100 | 24 | 7 | -1 | 1 | 1 | -1 |  |  | 2 | 3 |  | 6 |  | 100 |  | 8
NL2 | 3 | condições experimentais |  |  |  | 2 | 10 | 200 | 8 | 8 | 1 | 1 | 1 | 1 |  |  | 3 | 9 |  | 6 |  | 100 |  | 24
[6 empty] | 2 | 10 | 200 | 24 | [7 empty] | 4 | 3 |  | 10 |  | 100 |  | 24
x3= | temperatura |  |  | x31 | 100 | 4 | 6 | 100 | 8 | Sequência Experimental | Massa | [NaOH] | Temperatur | Tempo | Tempo Experimental |  | 5 | 9 |  | 10 |  | 100 |  | 8
x3min | 100 | C |  | x33 | 200 | 4 | 6 | 100 | 24 | 0 | 4 | 8 | 150 | 16 | 160 | horas | 6 | 6 |  | 8 |  | 150 |  | 16
x3max | 200 | C |  |  |  | 4 | 6 | 200 | 8 | 1 | 2 | 6 | 100 | 8 |  |  | 7 | 3 |  | 6 |  | 200 |  | 24
NL3 | 3 | condições experimentais |  |  |  | 4 | 6 | 200 | 24 | 2 | 6 | 6 | 100 | 24 | Dias de experimento |  | 8 | 9 |  | 6 |  | 200 |  | 8
[6 empty] | 4 | 10 | 100 | 8 | 3 | 2 | 10 | 100 | 24 | 10 | dias | 9 | 3 |  | 10 |  | 200 |  | 8
[6 empty] | 4 | 10 | 100 | 24 | 4 | 6 | 10 | 100 | 8 |  |  | 10 | 9 |  | 10 |  | 200 |  | 24
x4= | tempo de reacao |  |  | x41 | 8 | 4 | 10 | 200 | 8 | 5 | 4 | 8 | 150 | 16 | Hipoteses |  | 11 | 6 |  | 8 |  | 150 |  | 16
x4min | 8 | h |  | x43 | 24 | 4 | 10 | 200 | 24 | 6 | 2 | 6 | 200 | 24 | reator de 100 mL
x4max | 24 | h |  |  |  | 3 | 8 | 150 | 16 | 7 | 6 | 6 | 200 | 8 | 80 mL volume reacional
NL4 | 3 | condições experimentais |  |  |  | 3 | 8 | 150 | 16 | 8 | 2 | 10 | 200 | 8 | Temperatura max 200 C
[6 empty] | 3 | 8 | 150 | 16 | 9 | 6 | 10 | 200 | 24 | massa TiO2 max = solubilidade em 100 C
[10 empty] | 10 | 4 | 8 | 150 | 16
|  | -1 | 0 | 1 |  | Massa | [NaOH] | Temperatur | Tempo
| TiO2 (g) | 2 | 3 | 4 |  | 1 | 1 | 1 | -1
| [NaOH] (mol.L-1) | 6 | 8 | 10 |  | 1 | 1 | 1 | 1 |  | -1 | 0 | 1
| Temperatura ( C) | 100 | 150 | 200 |  | 1 | 1 | -1 | -1 | TiO2 (g) | 2 | 4 | 6
| Tempo (h) | 8 | 16 | 24 |  | 1 | 1 | -1 | 1 | [NaOH] (mol.L-1) | 6 | 8 | 10
[6 empty] | 1 | -1 | 1 | -1 | Temperatura ( C) | 100 | 150 | 200
[6 empty] | 1 | -1 | 1 | 1 | Tempo (h) | 8 | 16 | 24
[6 empty] | 1 | -1 | -1 | -1
[6 empty] | 1 | -1 | -1 | 1
[6 empty] | -1 | 1 | 1 | -1
[6 empty] | -1 | 1 | 1 | 1
[6 empty] | -1 | 1 | -1 | -1
[6 empty] | -1 | 1 | -1 | 1
[6 empty] | -1 | -1 | 1 | -1
[6 empty] | -1 | -1 | 1 | 1
[6 empty] | -1 | -1 | -1 | -1
[6 empty] | -1 | -1 | -1 | 1
[6 empty] | 0 | 0 | 0 | 0
[6 empty] | 0 | 0 | 0 | 0
[6 empty] | 0 | 0 | 0 | 0

## Acid Washing
Calculadora da síntese Hidrotérmica
Parâmetros entrada |  | Parâmetros saída
Massa (g) |  | Massa (g) | Massa (g) | Massa (g) | Volume (mL)
TiO2 |  | NaOH | Na2Ti3O7 | H2Ti3O7 | HCl
9 |  | 3.004055779 | 11.32689082 | 9.67427334 | 751.0702751
Lavagem Ácida
|  | Volume (mL) | Volume (mL)
|  | HCl | Água
|  | 6.226224175 | 744.844051
H2Ti3O7 → 3 TiO2 + H2O
Na2Ti3O7 + 2 HCl → H2Ti3O7 + 2 NaCl
3 TiO2 + 2 NaOH → Na2Ti3O7 + H2O

## Dados
Dados
Composto | Massa Molar (g/mol) | Concentração (mol/L) | Densidade (g/mL)
TiO2 | 79.886
NaOH | 39.997
Na2Ti3O7 | 301.62
H2Ti3O7 | 257.6127
HCl | 36.458 | 0.37 | 1.2
H2O | 18.01528
NaCl | 58.44
Isopropóxido de titânio (IV) | 288.25 |  | 0.96
Isopropanol | 60.1 |  | 0.78
Ácido Acético | 60.052 |  | 1.05

## Experimental Results
Range
|  | Variable | -1 | 0 | 1 | Unit | [6 empty] | Sphere
|  | TiO2 | 3 | 6 | 9 | g | [6 empty] | Rod
|  | NaOH | 6 | 8 | 10 | mol/L | [6 empty] | Wire
|  | Temperature | 100 | 150 | 200 | °C | [6 empty] | Belt
|  | Time | 8 | 16 | 24 | h
Arrange | Arrange Plan22 | Arrange Kinetic | Goal | Sample | TiO2 | NaOH | Temperature | Time | Main Width (nm) | Width Tubes (nm) | Width Particles (nm) | Width Rinbbons (nm) | Length (nm) | Aspect Ratio | Morphology | Crystallinity | Absorbance | Peak (nm) | Bandgap (eV) | TiO2 Produced (g) | Yield (%) | Cost (R$) | Cost per gram (R$/g)
0 |  |  | Bulk comm | Bulk comm | - | - | - | - | [5 empty] | 0 |  |  | 253.3023 |  |  |  |  | 350 | 0.35
0.1 |  |  | Nano comm | Nano comm | - | - | - | - | [5 empty] | 0 |  |  | 111.0833 |  |  |  |  | 1700 | 1.7
1 | 1 | 13 | Plan | 1 | 0 | 0 | 0 | 0 | 28.93566 | 28.93566 |  |  |  | 0 | T |  | 93.74915 | 268 |  |  | 0% | 40.93768192 | 6.822947
2 | 6 | 14 | Plan | 6 | 0 | 0 | 0 | 0 | 23.33761 | 23.33761 |  |  |  | 0 | T |  | 110.90855 | 265 |  |  | 0% | 40.93768192 | 6.822947
3 | 11 | 15 | Plan | 11 | 0 | 0 | 0 | 0 | 24.83691 | 24.83691 |  |  |  | 0 | T |  | 87.1818 | 262 |  |  | 0% | 40.93768192 | 6.822947
4 | 2 | 5 | Plan | 2 | -1 | -1 | -1 | -1 | 116.6594 | 40.17651 | 168.9343 |  |  | 0 | R + S |  | 21.6167 |  |  | 2.3844 | 79.48% | 22.86226144 | 7.620754
5 | 14 |  | Add Paln | 42 | -1 | 1 | -1 | -1 | 90.85482 | 23.81164 | 147.7956 |  |  | 0 | R + S | [6 empty] | 27.6491024 | 9.216367
6 | 5 |  | Plan | 5 | 1 | 1 | -1 | -1 | 61.45332 | 27.01994 | 133.1895 |  |  | 0 | R + S |  | 62.39035 |  |  | 7.9746 | 88.61% | 29.7491024 | 3.305456
7 | 3 |  | Plan | 3 | 1 | -1 | -1 | 1 | 117.2889 | 34.49949 | 178.7662 |  |  | 0 | R + S |  | 148.1896 |  |  |  | 0% | 54.22626144 | 6.02514016
8 | 4 |  | Plan | 4 | -1 | 1 | -1 | 1 | 38.68302 | 38.68302 |  |  |  | 0 | R |  | 95.5258 | 266 |  |  | 0% | 56.9131024 | 18.97103
9 | 15 |  | Add Paln | 43 | 1 | 1 | -1 | 1 | 43.86176 | 21.21275 | 146.2747 |  |  | 0 | R + S | [6 empty] | 59.0131024 | 6.557011
10 | 13 |  | Add Paln | 33 | -1 | -1 | 1 | -1 | 26.38001 | 26.38001 |  |  |  | 0 | R |  | 107.8619 | 279 |  |  | 0 | 22.86226144 | 7.620754
11 | 9 |  | Plan | 9 | -1 | 1 | 1 | -1 | 116.1729 | 66.00195 |  | 212.6554 |  | 0 | R + B |  | 126.92895 | 285 |  | 1.6361 | 54.54% | 27.6491024 | 9.216367
12 | 8 |  | Plan | 8 | 1 | -1 | 1 | -1 | 53.16538 | 25.92935 | 125.2607 |  |  | 0 | R + S |  | 54.941 | 321 |  | 3.4937 | 38.82% | 24.96226144 | 2.773585
13 | 7 |  | Plan | 7 | -1 | -1 | 1 | 1 | 80.05258 | 23.60796 | 102.5855 | 159.4666 |  | 0 | R + S + B |  | 132.4228 | 273 |  |  | 0% | 52.12626144 | 17.37542048
14 | 12 |  | Add Paln | 32 | -1 | 1 | 1 | 1 | 144.5092 | 72.86251 |  | 201.3147 |  | 0 | R + B |  | 123.1414 | 311 |  |  | 0 | 56.9131024 | 18.97103
15 | 10 | 23 | Plan | 10 | 1 | 1 | 1 | 1 | 175.6982 | 70.67859 |  | 324.3256 |  | 0 | R + B |  | 316.5091 |  |  |  | 0% | 59.0131024 | 6.557011
16 |  |  | X² Plan | 34 | -1 | 0 | 0 | 0 | 17.40444 | 17.40444 |  |  | 386.234 | 22.19169124 | W |  | 95.16585 | 272 |  |  |  | 39.88768192 | 13.29589
17 |  |  | X² Plan | 35 | 1 | 0 | 0 | 0 | 20.81068 | 20.81068 |  |  | 438.0991 | 21.05164518 | W |  | 231.1489 | 292 |  |  |  | 41.98768192 | 4.665298
18 |  |  | X² Plan | 36 | 0 | -1 | 0 | 0 | 18.93514 | 18.93514 |  |  | 424.7843 | 22.43365675 | W |  | 253.4739 | 260 |  |  |  | 38.54426144 | 6.424044
19 |  |  | X² Plan | 37 | 0 | 1 | 0 | 0 | 17.44316 | 17.44316 |  |  | 262.0909 | 15.02542852 | W |  | 227.4698 | 269 |  |  |  | 43.3311024 | 7.2218504
20 |  |  | X² Plan | 38 | 0 | 0 | -1 | 0 | 105.2227 | 24.96601 | 120.072 |  | 152.6343 | 6.113685549 | R + S |  | 75.8375 |  |  |  |  | 40.93768192 | 6.822947
21 |  |  | X² Plan | 39 | 0 | 0 | 1 | 0 | 171.4284 | 81.26405 |  | 190.2602 | 7931.084 | 97.59646812 | W + B |  | 206.0112 | 292 |  |  |  | 40.93768192 | 6.822947
22 |  | 12 | X² Plan | 40 | 0 | 0 | 0 | -1 | 27.61373 | 18.42084 | 62.59776 |  | 105.9097 | 5.749449366 | R + S |  | 97.0202 | 288 |  |  |  | 26.30568192 | 4.38428032
23 |  | 16 | X² Plan | 41 | 0 | 0 | 0 | 1 | 26.86602 | 26.86602 |  |  | 168.889 | 6.286341072 | R |  | 30.6343 | 280 |  |  |  | 55.56968192 | 9.261614
24 |  | 1 | Kinetic | 21 | -1 | 1 | -1 | 0.5 | [5 empty] | 0 | [7 empty] | 13.78489216 | 4.594964
25 |  | 2 | Kinetic | 12 | -1 | 1 | -1 | 1 | 176.8 |  | 176.8 |  |  | 0 | [7 empty] | 14.69939216 | 4.899797
26 |  | 3 | Kinetic | 13 | -1 | 1 | -1 | 2 | 163.66 |  | 163.66 |  |  | 0 | [7 empty] | 16.52839216 | 5.509464
27 |  | 4 | Kinetic | 14 | -1 | 1 | -1 | 4 | 145.69 |  | 145.69 |  |  | 0 | [7 empty] | 20.18639216 | 6.728797
28 |  | 6 | Kinetic | 22 | -1 | 1 | -1 | 16 | 84.95 | 31.92 | 110.94 |  | 288.27 | 9.031015038 | [7 empty] | 42.13439216 | 14.0448
29 |  | 7 | Kinetic | 31 | -1 | 1 | -1 | 24 | 84.55 | 20.92 | 145.47 |  | 230.76 | 11.03059273 | [7 empty] | 56.76639216 | 18.92213072
30 |  | 8 | Kinetic | 23 | 0 | 0 | 0 | 0.5 | 159.25 |  | 159.25 |  |  | 0 | [7 empty] | 10.89476144 | 1.815794
31 |  | 9 | Kinetic | 15 | 0 | 0 | 0 | 1 | 129.59 |  | 129.59 |  |  | 0 | [7 empty] | 11.80926144 | 1.96821024
32 |  | 10 | Kinetic | 16 | 0 | 0 | 0 | 2 | 123.06 |  | 123.06 |  |  | 0 | [7 empty] | 13.63826144 | 2.273044
33 |  | 11 | Kinetic | 17 | 0 | 0 | 0 | 4 | 45.52 | 45.52 |  |  | 302.82 | 6.652460457 | [7 empty] | 17.29626144 | 2.88271024
34 |  | 17 | Kinetic | 26 | 1 | 1 | 1 | 0.5 | 117.66 |  | 117.66 |  |  | 0 | [7 empty] | 15.18489216 | 1.68721024
35 |  | 18 | Kinetic | 18 | 1 | 1 | 1 | 1 | 65.64 | 14.37 | 129.55 |  | 117.51 | 8.177453027 | [7 empty] | 16.09939216 | 1.788821
36 |  | 19 | Kinetic | 19 | 1 | 1 | 1 | 2 | 16.01 | 16.01 |  |  | 527.19 | 32.9287945 | [7 empty] | 17.92839216 | 1.992044
37 |  | 20 | Kinetic | 20 | 1 | 1 | 1 | 4 | 42.47 | 42.47 |  |  | 528.91 | 12.45373205 | [7 empty] | 21.58639216 | 2.398488
38 |  | 21 | Kinetic | 24 | 1 | 1 | 1 | 8 | 129.43 | 69.46 |  | 204.77 | 5025.21 | 72.34681831 | [7 empty] | 28.90239216 | 3.211377
39 |  | 22 | Kinetic | 28 | 1 | 1 | 1 | 16 | 71.28 | 73.65 |  | 171.3 | 4690.32 | 63.68391039 | [7 empty] | 43.53439216 | 4.837155
40 |  | 24 | Kinetic | 29 | 1 | 1 | 1 | 48 | [5 empty] | 0 | [7 empty] | 102.0624 | 11.34027
41 |  | 25 | Kinetic | 30 | 1 | 1 | 1 | 72 | [5 empty] | 0 | [7 empty] | 145.9584 | 16.2176
|  |  |  | Sample | Absorbance
|  |  |  | Bulk comm | 253.3023
|  |  |  | Nano comm | 111.0833

## Cost
Range
Variable | -1 | 0 | 1 | Unit |  | Sphere |  |  | Base Cost
TiO2 | 3 | 6 | 9 | g |  | Rod |  |  | Variable | Base Price | Unit | Link |  | R$/kWh
NaOH | 6 | 8 | 10 | mol/L |  | Wire |  |  | TiO2 | 350 | R$/kg | Bióxido de Titânio PURO (Dióxido) LojaSynth.com | . | 0.59
Temperature | 100 | 150 | 200 | °C |  | Belt |  |  | NaOH | 544 | R$/kg | Sodium hydroxide reagent grade, = 98 , pellets anhydrous 1310-73-2 (sigmaaldrich.com) | .
Time | 8 | 16 | 24 | h |  |  |  |  | Temperature | 1.829 | R$ | Enel Brasil | . | kW
[9 empty] | Time |  | h |  | . | 3.1
[10 empty] | 1.05 | 1.844917876 | 7.18026144 | 13.24129905 | 14.632 | 49.18467725
Sample | TiO2 | NaOH | Temperature | Time | TiO2 Produced (g) | Yield (%) | Cost (R$) | Cost per gram (R$/g) |  | 3.15 | 12.61904899 | 11.9671024 | 43.28206474 | 43.896 | 84.21091171
HB1 | 0 | 0 | 0 | 0 |  | 0% | 40.93768192 | 6.822946987 |  | 2.1 | 5.129748197 | 9.57368192 | 23.38598932 | 29.264 | 71.48426249
HB6 | 0 | 0 | 0 | 0 |  | 0% | 40.93768192 | 6.822946987 |  | 2.1 | 5.129748197 | 9.57368192 | 23.38598932 | 29.264 | 71.48426249
HB11 | 0 | 0 | 0 | 0 |  | 0% | 40.93768192 | 6.822946987 |  | 2.1 | 5.129748197 | 9.57368192 | 23.38598932 | 29.264 | 71.48426249 |  |  | quantidade | total
HB2 | -1 | -1 | -1 | -1 | 2.3844 | 79.48% | 22.86226144 | 7.620753813 |  | 1.05 | 4.592721515 | 7.18026144 | 31.40661067 | 14.632 | 64.00066782 | colombia | 25 | 4 | 100
HB3 | 1 | -1 | -1 | 1 |  | 0% | 54.22626144 | 6.02514016 |  | 3.15 | 5.808993496 | 7.18026144 | 13.24129905 | 43.896 | 80.94970746 | dry | 60 | 1 | 60
HB4 | -1 | 1 | -1 | 1 |  | 0% | 56.9131024 | 18.97103413 |  | 1.05 | 1.844917876 | 11.9671024 | 21.02697252 | 43.896 | 77.12810961 | flor | 55 | 1 | 55
HB5 | 1 | 1 | -1 | -1 | 7.9746 | 88.61% | 29.7491024 | 3.305455822 |  | 3.15 | 10.58855477 | 11.9671024 | 40.22676798 | 14.632 | 49.18467725 |  |  |  | 215
HB7 | -1 | -1 | 1 | 1 |  | 0% | 52.12626144 | 17.37542048 |  | 1.05 | 2.014339742 | 7.18026144 | 13.77474855 | 43.896 | 84.21091171
HB8 | 1 | -1 | 1 | -1 | 3.4937 | 38.82% | 24.96226144 | 2.773584604 |  | 3.15 | 12.61904899 | 7.18026144 | 28.76446694 | 14.632 | 58.61648407
HB9 | -1 | 1 | 1 | -1 | 1.6361 | 54.54% | 27.6491024 | 9.216367467 |  | 1.05 | 3.797591635 | 11.9671024 | 43.28206474 | 14.632 | 52.92034363
HB10 | 1 | 1 | 1 | 1 |  | 0% | 59.0131024 | 6.557011378 |  | 3.15 | 5.337797662 | 11.9671024 | 20.27872102 | 43.896 | 74.38348132
HB32 | -1 | 1 | 1 | 1 |  | 0% | 56.9131024 | 18.97103413 |  | 1.05 | 1.844917876 | 11.9671024 | 21.02697252 | 43.896 | 77.12810961
HB33 | -1 | -1 | 1 | -1 |  | 0% | 22.86226144 | 7.620753813 |  | 1.05 | 4.592721515 | 7.18026144 | 31.40661067 | 14.632 | 64.00066782
HB42 | -1 | 1 | -1 | -1 |  | 0% | 27.6491024 | 9.216367467 |  | 1.05 | 3.797591635 | 11.9671024 | 43.28206474 | 14.632 | 52.92034363
HB43 | 1 | 1 | -1 | 1 |  | 0% | 59.0131024 | 6.557011378 |  | 3.15 | 5.337797662 | 11.9671024 | 20.27872102 | 43.896 | 74.38348132
HB34 | -1 | 0 | 0 | 0 |  | 0% | 39.88768192 | 13.29589397 |  | 1.05 | 2.632391629 | 9.57368192 | 24.00160014 | 29.264 | 73.36600823
HB35 | 1 | 0 | 0 | 0 |  | 0% | 41.98768192 | 4.665297991 |  | 3.15 | 7.502200302 | 9.57368192 | 22.80116806 | 29.264 | 69.69663164
HB36 | 0 | -1 | 0 | 0 |  | 0% | 38.54426144 | 6.424043573 |  | 2.1 | 5.448281849 | 7.18026144 | 18.62861337 | 29.264 | 75.92310478
HB37 | 0 | 1 | 0 | 0 |  | 0% | 43.3311024 | 7.2218504 |  | 2.1 | 4.846403354 | 11.9671024 | 27.617812 | 29.264 | 67.53578464
HB38 | 0 | 0 | -1 | 0 |  | 0% | 40.93768192 | 6.822946987 |  | 2.1 | 5.129748197 | 9.57368192 | 23.38598932 | 29.264 | 71.48426249
HB39 | 0 | 0 | 1 | 0 |  | 0% | 40.93768192 | 6.822946987 |  | 2.1 | 5.129748197 | 9.57368192 | 23.38598932 | 29.264 | 71.48426249
HB40 | 0 | 0 | 0 | -1 |  | 0% | 26.30568192 | 4.38428032 |  | 2.1 | 7.983066192 | 9.57368192 | 36.39396975 | 14.632 | 55.62296406
HB41 | 0 | 0 | 0 | 1 |  | 0% | 55.56968192 | 9.261613653 |  | 2.1 | 3.779039086 | 9.57368192 | 17.22824675 | 43.896 | 78.99271416
21 | -1 | 1 | -1 | 0.5 |  | 0% | #N/A | #N/A
12 | -1 | 1 | -1 | 1 |  | 0% | 56.9131024 | 18.97103413
13 | -1 | 1 | -1 | 2 |  | 0% | #N/A | #N/A
14 | -1 | 1 | -1 | 4 |  | 0% | #N/A | #N/A
22 | -1 | 1 | -1 | 16 |  | 0% | #N/A | #N/A
31 | -1 | 1 | -1 | 24 |  | 0% | #N/A | #N/A
23 | 0 | 0 | 0 | 0.5 |  | 0% | #N/A | #N/A
15 | 0 | 0 | 0 | 1 |  | 0% | 55.56968192 | 9.261613653
16 | 0 | 0 | 0 | 2 |  | 0% | #N/A | #N/A
17 | 0 | 0 | 0 | 4 |  | 0% | #N/A | #N/A
26 | 1 | 1 | 1 | 0.5 |  | 0% | #N/A | #N/A
18 | 1 | 1 | 1 | 1 |  | 0% | 59.0131024 | 6.557011378
19 | 1 | 1 | 1 | 2 |  | 0% | #N/A | #N/A
20 | 1 | 1 | 1 | 4 |  | 0% | #N/A | #N/A
24 | 1 | 1 | 1 | 8 |  | 0% | #N/A | #N/A
28 | 1 | 1 | 1 | 16 |  | 0% | #N/A | #N/A
29 | 1 | 1 | 1 | 48 |  | 0% | #N/A | #N/A
30 | 1 | 1 | 1 | 72 |  | 0% | #N/A | #N/A